## 表6.1_教育内容項目
表6.1 ＰＣグラウト教育内容項目
工 事 名 |  | 現 場 代 理 人
教 育 年 月 日 |  | グラウト作業管理者
| チェック項目 |  | 実施有無 | 備 考
グラウトの目的 | PC鋼材を腐蝕から守る
PC鋼材と部材本体のコンクリートとの付着を与え一体とする
グラウトに 要求される品質 | グラウト材料には腐蝕性物質を含まないこと
グラウトは材料の分離がないこと
グラウトはブリーディングの発生がないこと
グラウト注入時の残留空気がないこと
グラウトは注入に適した流動性があること
グラウト注入中には流動性の変化が少ないこと
硬化したグラウトは所定の強度を有し、十分な付着強度を持つこと
硬化したグラウトはPC鋼材を防蝕するため水密性に富んでいること
グラウト充填メカニズム | 第１章参照（残留空気発生メカニズム）
材 料 | セメントの保管方法
混和剤の保管方法
使用してよい水（上水道水および第２章参照）
機器の使用方法 および点検整備 | 施工機械の取り扱い（ミキサ，ポンプ，流量計）
ポンプ，ミキサ，流量計の試運転
簡単な修理方法
作業終了時のメンテナンス
流量計の確実な操作方法
練 混 ぜ | 材料の計量方法（特に水の計量）
材料の投入順序（混和剤毎の投入順序）
材料の練混ぜ時間（ミキサの回転数と練混ぜ時間）
注 入 | 各ケーブルごとの位置,注入口,排気口,中間排気口の位置,注入ケーブルの順番
ケーブルごとでは連続して注入を行う
ポンプマンと注入口，排気口，排出口の合図の確認
品質管理 | 各種品質管理試験方法
混和剤の種類
練混ぜ方法，性能
流動性区分の高粘性型・低粘性型・超低粘性型の相違点
暑中，寒中グラウトについて
トラブル対策およびグラウト不良の影響 | トラブルを発生させないための対処（鉄筋組立以降考慮すべきこと）
各接続部の接続方法
トラブルが発生したときの対処方法
グラウト不良がどのような影響を与えるか
安 全 | 保護具の着用
災害事例
そ の 他 | プラント，施工機械を用意して模擬住人訓練を行う
経験者による体験談
作業員が変わったときの教育
㊞
㊞

## 表6.2_計画作成チェック表
表6.2 ＰＣグラウト注入計画作成チェック表
工 事 名 |  | 現 場 代 理 人
チェック年月日 |  | グラウト作業管理者
| チェック項目 |  | 判定 | 備 考
全 般 | 注入計画は工事着手前に作成したか
グラウト注入は緊張終了後速やかに注入する工程となっているか
水の供給は計画したか
動力の計画はしたか
洗浄水，残グラウトの処理方法は検討したか
グラウトホース | 混和剤にあったグラウトホース径を選定しているか
グラウトホースの配置ルートは決めたか
グラウトホース緊結位置，間隔（50cm以下）は決めたか
グラウトホースの接続金具の耐力は十分か
グラウトホース潰れ防止用保護具は決めたか
グラウトキャップの使用を検討し，使用しているか
配 合 | ケーブルの空隙率，形状にあったグラウト種類を選定したか
配合試験は計画し，実施したか
施工機械 | 施工機械は選定したか
混和剤にあったグラウトミキサを選定したか
プラントの設置場所は検討したか
注入順序 | ケーブル毎の注入方向を決め図化したか
ケーブル毎の注入口，排気口，排出口，中間排気口を決め図化しているか
グラウト種類にあった排気口の位置を決めたか
長尺ケーブルの場合中間注入口を設けているか
グラウト注入口はできるだけ低い箇所に設けているか
そ の 他 | トラブル時の対策は検討したか
（注）○×で記入し、対処事項を備考欄に記入のこと
㊞
㊞

## 表6.3_チェック表（1）
表6.3 ＰＣグラウト注入作業チェック表 (1)
工 事 名 |  |  | 現 場 代 理 人
チェック年月日 |  |  | グラウト作業管理者
施 工 場 所 |  |  | 立 会 監 督 員
天 気 |  |  | 気 温
|  | チェック項目 |  | 判定 | 備 考
鉄筋シース組立時 | 定着部 及び 接続部 | 定着部及び接続部の組立・配置は施工計画書どおりか
固定方法は施工計画書どおりか
グラウトホースの配置は施工計画書どおりか
| グラウトホース | グラウトホース径は注入計画と同じ径か
グラウトホースは色分けされているか
グラウトホースは識別表示されているか
グラウトホースは作業上必要な１ｍ以上の長さが確保されているか
グラウトホースの接続部は接続バンドなどで堅固に接続されているか
グラウトホースは間隔 50cm 程度以下で鉄筋に固定されているか
グラウトホースは許容曲げ半径以上で配置されているか
グラウトホース間のあきは粗骨材最大寸法の4/3以上確保されているか
グラウトホースは注入計画と同じ位置に取り付けているか
| シース全般 | シース配置において鉄筋と交差しないか事前に検討したか
シースと鉄筋が交差した場合鉄筋の形状を変更したか
PC鋼材後挿入の場合厚肉のシース（＃2000）を使用しているか
シースジョイント部ネジ込み長の確認はしたか
シースジョイン卜部のテーピングは確認したか
シースジョイン卜部は幅広テープを使用しているか
鉄筋組立時にシース破損防止のために養生マットを使用しているか
シース組立前にシースに破損などがないか確認したか
シース配置後シースに凹や穴がないか確認したか
シース配置後シースに凹や穴がある場合シースを交換したか
シース配置後なめらかに配置されているか確認したか
シース配置後ガス切断をする場合はシースを保護しているか
シース配置後速やかに保護パイプまたはPC鋼材を挿入しシースを保護しているか
シースは棚筋に白番線（＃16）で緊結しているか
定着具とシースの接続は確実か
| プラスチック製シース | 所定のかぶり及びあきが確保されているか
マスコンクリート部材や給熱養生部材では,シース配置を検討し対策がなされているか
高温により変形し易いため,熱の影響を受けない配慮がなされているか
定着部にはプラスチック製の保護キャップを使用しているか
| 棚筋 | 棚筋は所定の間隔で取り付けているか
棚筋は添え筋に電溶または金具で堅固に取りつけているか
棚筋を沿わしたスターラップにはスペーサを敷いているか
コンクリート 打設前 |  | グラウトホースの通気を確認したか
グラウトホースの小口にビニールテープを巻きコンクリートの浸入を防止したか
コンクリート 打設中または 打設後 |  | 打設時床板に配置されているシースを痛めないようにメッシュロードを敷いているか
グラウトホースがコンクリートに埋まらないよう養生しているか
グラウトホースの接続部に直接バイブレータを当てていないか
打設中に棒状バイブレータをシースに当てていないか
シースが密集している箇所は，細いバイブレータを使用しているか
コンクリートを同一箇所に多く落としシースが動いたり潰れたりしてないか
打設後定着部シース内にモルタルが詰まっていないか
打設直後にPC鋼材を動かしているか
打設直後グラウトホースを口で吹いて通気を確認したか
打設直後にシースにエア通しをしているか
（注）○×で記入し、対処事項を備考欄に記入のこと
㊞
㊞
㊞

## 表6.4_チェック表(2)
表6.4 ＰＣグラウト注入作業チェック表 (2)
工 事 名 |  |  | 現 場 代 理 人
チェック年月日 |  |  | グラウト作業管理者
施 工 場 所 |  |  | 立 会 監 督 員
天 気 |  |  | 気 温
|  | チェック項目 |  | 判定 | 備 考
グラウト作業管理者 |  | グラウト作業管理者を選任し，配置しているか
注入計画 |  | グラウト注入計画を立てているか
日平均気温が４℃以下になる場合は寒中グラウトとして計画しているか
冬季にグラウト注入作業を行わない場合（速やかに注入作業を行わない場合）は、ＰＣ鋼材に一時的な防錆対策が行われているか
教 育 |  | グラウト品質，施工方法，トラブル対処方法に関する教育をしたか
作業前のミーティングをしたか（要員配置，合図の確認など）
材 料 | セメント | 配合計画（試験練り）によるセメントを使用しているか
セメントの質量を計量したか
セメントが風化していないか
暑中グラウトの場合は普通セメントの種類を考慮しているか
| 水 | グラウトに適用する水を使用しているか
供給対策はよいか
はかりを用いて計量したか。または、水量計量装置を使用する場合はキャリブレーションを実施したか。
| 混和剤 | 配合計画（試験練り）による混和剤を使用しているか
資材納入時 | シース | シース納入時シース径，数量を確認したか
シース納入時に錆や損傷の有無を確認したか
シース保管は適切か
| グラウトホース | ホース径は適切か
| セメント | 納入数量は適切か
セメントの保管は適切か
| 混和剤 | 納入数量は適切か
配 合 |  | 配合計画（試験練り）により決定しているか
材料投入順序と練混ぜ時間はよいか
各種品質管理試験を実施したか
１バッチあたりの練混ぜ量は適切か
水を水量計で計測しているか
施工機械 |  | 施工機械の選定は注入計画と合致しているか
施工機械の点検をしたか
動力の設備はよいか，漏電対策をしたか
流量計は使用しているか（印字式，チャート式）
試験器具 |  | 試験器具は揃っているか（JP漏斗，強度試験用供試体枠，簡易型枠または比重カップ，計量器‥塩化物測定用器具，ストップウォッチ）
暑中グラウト |  | グラウト温度は35℃以下となっているか
日中の気温の高い時をさけて､気温の低い時間帯に施工を行っているか
寒中グラウト |  | 温度計測用装置はあるか
グラウト温度は35℃以下となっているか10℃～25℃となっているか
ダクト周辺の温度は５℃以上となっているか
グラウト温度が注入後３日間５℃以上に保たれる対応がされているか
（注）○×で記入し、対処事項を備考欄に記入のこと
㊞
㊞
㊞

## 表6.5_チェック表（3）
表6.5 ＰＣグラウト注入作業チェック表 (3)
工 事 名 |  |  | 現 場 代 理 人
チェック年月日 |  |  | グラウト作業管理者
施 工 場 所 |  |  | 立 会 監 督 員
天 気 |  |  | 気 温
|  | チェック項目 |  | 判定 | 備 考
注入前の確認 | 全 般 | プラントの設置場所は適切か
グラウト機械部品の予備は用意しているか
トラブル発生時の対応方法を考慮したか
トラブル対策用としてコンプレッサ，ハイウォッシャーポンプ，削孔用機器を用意したか
グラウト機器の部品（ポンプホース，接続バンド，ノズル，ポンプ，ミキサ，流量計，機械部品）を用意したか
| ケーブルごと | 緊張作業時伸び量の異常はなかったか
グラウトキャップの取付けは正常か
注入口から通気確認したか
注入口から通気の閉塞の有無を確認したか
ダクト内残留水をコンプレッサで排出したか
閉塞しているダクトを削孔したか
注入作業中 | ケーブルごと | 注入圧が異常な上昇をしていないか
注入圧を調整し連続注入をしているか
排出口のグラウト濃度が注入口の濃度と同一であることを確認したか
排出口のグラウトホースを閉じポンプ圧をあげたか
流量計により注入費を確認管理しているか
跡埋めコンクリート定着部付近からグラウト漏れはないか
| 全 般 | 保護具は着用しているか
１．２ｍｍふるいを通しているか
トラブル発生時安易処理をしてないか
グラウト忘れはないか
注入後の確認事項 | 全般 | グラウト施工記録表に基づく管理がされているか
| ケーブルごと | グラウトホース切断後，切断面をチェックし充てん状況を確認したか
注入排出口および排気口のグラウトホースの数と設計数を照合したか
グラウトホース切断後の処理は適切か
定着部跡埋めは主桁コンクリート(膨張性)または無収縮モルタルで確実に施工したか
洗浄水の処理 |  | 洗浄水や残グラウトの処理は適切か
（注）○×で記入し、対処事項を備考欄に記入のこと
㊞
㊞
㊞

## 表6.6_工事記録表（日管理）
表6.6 ＰＣグラウト工事記録表 (日管理)
工 事 名 |  |  |  |  | 現 場 代 理 人 |  | 山 田 太 郎
施 工 年 月 日 |  |  |  |  | グラウト作業管理者 |  | 鈴 木 次 郎
施 工 箇 所 |  |  |  |  | 立 会 監 督 員 |  | 山 本 三 郎
天 気 |  |  |  |  | 気 温
1バッチの 配合 | W/C(%) | セメント(㎏) | 水(㎏) | 混和剤(㎏) |  | グラウト開始時間 |  | 9:00
| 45 | 100 | 45 | 1 |  | グラウト終了時間 |  | 11:30
[5 empty] | 使用機器 | グラウトミキサ |  | ＭＧ‐１００
[6 empty] | グラウトポンプ |  | ＮＲ２５
[6 empty] | 流 量 計 |  | ＰＣＦ１０
ケーブル番号 | グラウト量 |  |  |  |  | セメント量
| シース長 | シース断面積 | 空隙率 | 設計数量 | 注入量 | 設計セメント量(袋) |  | 使用セメント量(袋)
| (m) | (mm2) | (%) | (ℓ) | (ℓ)
Ｇ1－Ｃ1 | 35656 | 3318.3 | 64.3 | 76.1 | 79.8
Ｃ2 | 35622 | 〃 | 〃 | 76 | 78.5
Ｃ3 | 35588 | 〃 | 〃 | 75.9 | 78.3
Ｃ4 | 35570 | 〃 | 〃 | 75.9 | 79
Ｃ5 | 35552 | 〃 | 〃 | 75.9 | 78.6
Ｇ2－Ｃ1 |  |  |  |  | 78.5
Ｃ2 |  |  |  |  | 79.3
Ｃ3 | 同上 | 同上 | 同上 | 同上 | 78.3
Ｃ4 |  |  |  |  | 78.8
Ｃ5 |  |  |  |  | 78.4
合計 | 355976 |  |  | 759.6 | 787.5 | 40 |  | 51
㊞
㊞
㊞
㊞
PCケーブル諸元
PC鋼材：12S12.7 シース径：65mm 空隙率(％)：64.3％
設計グラウト量
G=L(m)×Ad(mm２)×a(％)×10-5×2＝177.988×3318.3×64.3×10-5×2＝760ℓ
設計セメント量
ここに，L：シース長(m) Ad：シース断面積(mm2) a：空隙率(％) G：グラウト設計数量(ℓ)
G
760
(W/C＋1/pc)
(0.450＋0.317)
=
=
991㎏
C
=

## 表6.7_ケーブル毎の作業記録
表6.7 ケーブル毎のグラウト作業記録
工 事 名
施 工 箇 所 |  | 主げたケーブルＧ1，Ｇ2桁
現 場 代 理 人 |  | 山 田 太 郎
グラウト作業管理者 |  | 鈴 木 次 郎
立 会 監 督 員 |  | 山 本 三 郎
ケーブル番号 | 空気送入時 |  |  | 注入時及び注入後 |  |  |  |  | グラウト硬化後 |  |  |  |  | 備 考
| 月 日 | 合 否 | 担当職員 | 月 日 | 注入口 | 排出口 | 排気口 | 担当職員 | 月 日 | 注入口 | 排出口 | 排気口 | 担当職員
Ｇ1－Ｃ1 | 7/1 | ○ | 佐藤三郎 | 7/2 | ○ | ○ |  | 佐藤三郎 | 7/4 | ○ | ○ |  | 鈴木次郎
Ｃ2 | 〃 | ○ | 〃 | 〃 | ○ | ▲ |  | 〃 | 〃 | ○ | ○ |  | 〃 | 注入後結束が外れ，再注入
Ｃ3 | 〃 | ○ | 〃 | 〃 | ○ | ○ |  | 〃 | 〃 | ○ | ○ |  | 〃
Ｃ4 | 〃 | ○ | 〃 | 〃 | ○ | ○ |  | 〃 | 〃 | ○ | ▲ |  | 〃 | 空隙あり，再注入
Ｃ5 | 〃 | ○ | 〃 | 〃 | ○ | ○ |  | 〃 | 〃 | ○ | ○ |  | 〃
Ｇ2－Ｃ1 | 〃 | ○ | 〃 | 〃 | ○ | ○ |  | 〃 | 〃 | ○ | ○ |  | 〃
Ｃ2 | 〃 | ▲ | 〃 | 〃 | ○ | ○ |  | 〃 | 〃 | ○ | ○ |  | 〃 | グラウトホース取付不備
Ｃ3 | 〃 | ○ | 〃 | 〃 | ▲ | ○ |  | 〃 | 〃 | ○ | ○ |  | 〃 | 注入口詰りのため水洗後注入
Ｃ4 | 〃 | ○ | 〃 | 〃 | ○ | ○ |  | 〃 | 〃 | ○ | ○ |  | 〃
Ｃ5 | 〃 | ○ | 〃 | 〃 | ○ | ○ |  | 〃 | 〃 | ○ | ○ |  | 〃
㊞
㊞
㊞
㊞
記入要領
① 担当職員は各項目に必ず立ち会い・確認の上，良否を判定し
（○or△）で記入のこと。
② 良好でない箇所は処置を行った上，△を▲に塗りつぶすこと。
③ 担当職員は②に対してはどのように処置したかを備考欄に記入のこと。